## DATOS INICIALES
Proyecto | C1BH-L12-L10-3+837-R
N° Informe | 1.914.754-D
OT | -
Fecha inicio | 2024-05-22
Fecha término | 2024-06-23
muestras |  |  |  | Identificación de Muestra | Calicata | Cotas | Tipo | Recibida | Ensayada
INGRESO | Nº MUESTRA | NOMBRE | COTA |  | [Nº] | [m]
3620 | 2 | C1BH-L12-L10-3+837-R (01,54-01,54) |  | C1BH-L12-L10-3+837-R (01,54-01,54) | --- | 0 | CD | X | X
3620 | 5 | C1BH-L12-L10-3+837-R (02,81-02,91) |  | C1BH-L12-L10-3+837-R (02,81-02,91) | --- | 0 | CD | X | X
3620 | 6 | C1BH-L12-L10-3+837-R (04,13-04,13) - Infilling |  | C1BH-L12-L10-3+837-R (04,13-04,13) - Infilling | --- | 0 | CD | X | X
3620 | 8 | C1BH-L12-L10-3+837-R (05,62-05,62) |  | C1BH-L12-L10-3+837-R (05,62-05,62) | --- | 0 | CD | X | X
3620 | 9 | C1BH-L12-L10-3+837-R (05,62-05,74) |  | C1BH-L12-L10-3+837-R (05,62-05,74) | --- | 0 | CD | X | X
3620 | 11 | C1BH-L12-L10-3+837-R (07,94-07,94) |  | C1BH-L12-L10-3+837-R (07,94-07,94) | --- | 0 | CD | X | X
3620 | 12 | C1BH-L12-L10-3+837-R (09,40-09,40) |  | C1BH-L12-L10-3+837-R (09,40-09,40) | --- | 0 | CD | X | X
|  |  |  | 0 | --- | 0 | CD | X | X
|  |  |  | 0 | --- | 0 | P | X | X
|  |  |  | 0 | --- | 0 | P | X | X
|  |  |  | 0 | --- | 0 | P | X | X
|  |  |  | 0 | --- | 0 | P | X | X
0
0
0

## 3620-02V
ENSAYO DIFRACCIÓN DE RAYOS X
|  |  |  | Proyecto | C1BH-L12-L10-3+837-R
|  | Muestra | C1BH-L12-L10-3+837-R (01,54-01,54) | N° Informe | 1.914.754-D
|  | Cotas | 0 | Orden de Trabajo | -
|  |  |  | Muestra | C1BH-L12-L10-3+837-R (01,54-01,54)
|  |  |  | Fecha Inicio | 2024-05-22
|  |  | 100 | Fecha Término | 2024-06-23
3620-02V
Laumontita | Lau | Ca(Si4Al2)O12·4H2O | 1
Estilbita | Stb | (Ca,k,Na)6(Si30Al6)O72·20H2O |  | Análisis Cuantitativo
Cuarzo | Qz | SiO2 | 15
Plagioclasa | Pl | Na2AlSi3O8 | 46 | Los minerales identificados en la muestra, incluyendo su cuantificación, mediante análisis DRX en preparados de roca total se presentan
Feldespato K | Fls | KAlSi3O8 | 2 | en el siguiente gráfico y tabla:
Clorita | Chl | (Mg,Fe)6(Si,Al)4O10(OH,O)8 | 7
Mica Blanca | Mica | (K,H3O)(Al, Mg, Fe)2(Si, Al)4O10 | 13
Arc. Esmectíticas | Arc-Sm | (Na,Ca)0.33(Al,Mg)2(Si4O10)(OH)2·nH2O | 4
Calcita | Cal | CaCO3 | 1
Titanita | Ttn | CaTiSiO5 | 3
Clinopiroxeno | CPx | CaMgFeSiO3 | 4
Hematita | Hm | Fe2O3 | 3
Epidota | Ep | Ca₂(Al₂Fe+3)(SiO4)(Si2O7)O(OH) | 1
Barrenita | Bar | Na8(Si28Al8)O72·26H2O
Minerales identificados en muestra: C1BH-L12-L10-3+837-R (01,54-01,54)
[5 empty] | Nombre | Nomenclatura | Fórmula | Cuantificación%
[5 empty] | Laumontita | Lau | Ca(Si4Al2)O12·4H2O | 1
[5 empty] | Estilbita | Stb | (Ca,k,Na)6(Si30Al6)O72·20H2O | -
[5 empty] | Cuarzo | Qz | SiO2 | 15
[5 empty] | Plagioclasa | Pl | Na2AlSi3O8 | 46
[5 empty] | Feldespato K | Fls | KAlSi3O8 | 2
[5 empty] | Clorita | Chl | (Mg,Fe)6(Si,Al)4O10(OH,O)8 | 7
[5 empty] | Mica Blanca | Mica | (K,H3O)(Al, Mg, Fe)2(Si, Al)4O10 | 13
[5 empty] | Arc. Esmectíticas | Arc-Sm | (Na,Ca)0.33(Al,Mg)2(Si4O10)(OH)2·nH2O | 4
[5 empty] | Calcita | Cal | CaCO3 | 1
[5 empty] | Titanita | Ttn | CaTiSiO5 | 3
[5 empty] | Clinopiroxeno | CPx | CaMgFeSiO3 | 4
[5 empty] | Hematita | Hm | Fe2O3 | 3
[5 empty] | Epidota | Ep | Ca₂(Al₂Fe+3)(SiO4)(Si2O7)O(OH) | 1
[5 empty] | Barrenita | Bar | Na8(Si28Al8)O72·26H2O | -
[5 empty] | 0 | 0 | 0 | -
[5 empty] | 0 | 0 | 0 | -
[5 empty] | 0 | 0 | 0 | -
[5 empty] | 0 | 0 | 0 | -
[5 empty] | 0 | 0 | 0 | -
Observaciones
1. Ensayo ejecutado por Dpto. Geología, Fac. Cs. Físicas y Matemáticas, Universidad de Chile.
2. En muestra de mano los minerales de zeolitas se observan como relleno de vetilla junto a mica blanca.

## 3620-05V
ENSAYO DIFRACCIÓN DE RAYOS X
|  |  |  | Proyecto | C1BH-L12-L10-3+837-R
|  | Muestra | C1BH-L12-L10-3+837-R (02,81-02,91) | N° Informe | 1.914.754-D
|  | Cotas | 0 | Orden de Trabajo | -
|  |  |  | Muestra | C1BH-L12-L10-3+837-R (02,81-02,91)
|  |  |  | Fecha Inicio | 2024-05-22
|  |  | 101 | Fecha Término | 2024-06-23
3620-05V
Laumontita | Lau | Ca(Si4Al2)O12·4H2O | 2
Estilbita | Stb | (Ca,k,Na)6(Si30Al6)O72·20H2O | 12 | Análisis Cuantitativo
Cuarzo | Qz | SiO2 | 2
Plagioclasa | Pl | Na2AlSi3O8 | 45 | Los minerales identificados en la muestra, incluyendo su cuantificación, mediante análisis DRX en preparados de roca total se presentan
Feldespato K | Fls | KAlSi3O8 | 1 | en el siguiente gráfico y tabla:
Clorita | Chl | (Mg,Fe)6(Si,Al)4O10(OH,O)8 | 7
Mica Blanca | Mica | (K,H3O)(Al, Mg, Fe)2(Si, Al)4O10 | 14
Arc. Esmectíticas | Arc-Sm | (Na,Ca)0.33(Al,Mg)2(Si4O10)(OH)2·nH2O | 3
Calcita | Cal | CaCO3 | 2
Titanita | Ttn | CaTiSiO5 | 2
Clinopiroxeno | CPx | CaMgFeSiO3 | 4
Hematita | Hm | Fe2O3 | 3
Epidota | Ep | Ca₂(Al₂Fe+3)(SiO4)(Si2O7)O(OH) | 1
Barrenita | Bar | Na8(Si28Al8)O72·26H2O | 3
Minerales identificados en muestra: C1BH-L12-L10-3+837-R (02,81-02,91)
[5 empty] | Nombre | Nomenclatura | Fórmula | Cuantificación%
[5 empty] | Laumontita | Lau | Ca(Si4Al2)O12·4H2O | 2
[5 empty] | Estilbita | Stb | (Ca,k,Na)6(Si30Al6)O72·20H2O | 12
[5 empty] | Cuarzo | Qz | SiO2 | 2
[5 empty] | Plagioclasa | Pl | Na2AlSi3O8 | 45
[5 empty] | Feldespato K | Fls | KAlSi3O8 | 1
[5 empty] | Clorita | Chl | (Mg,Fe)6(Si,Al)4O10(OH,O)8 | 7
[5 empty] | Mica Blanca | Mica | (K,H3O)(Al, Mg, Fe)2(Si, Al)4O10 | 14
[5 empty] | Arc. Esmectíticas | Arc-Sm | (Na,Ca)0.33(Al,Mg)2(Si4O10)(OH)2·nH2O | 3
[5 empty] | Calcita | Cal | CaCO3 | 2
[5 empty] | Titanita | Ttn | CaTiSiO5 | 2
[5 empty] | Clinopiroxeno | CPx | CaMgFeSiO3 | 4
[5 empty] | Hematita | Hm | Fe2O3 | 3
[5 empty] | Epidota | Ep | Ca₂(Al₂Fe+3)(SiO4)(Si2O7)O(OH) | 1
[5 empty] | Barrenita | Bar | Na8(Si28Al8)O72·26H2O | 3
[5 empty] | 0 | 0 | 0 | -
[5 empty] | 0 | 0 | 0 | -
[5 empty] | 0 | 0 | 0 | -
[5 empty] | 0 | 0 | 0 | -
[5 empty] | 0 | 0 | 0 | -
Observaciones
1. Ensayo ejecutado por Dpto. Geología, Fac. Cs. Físicas y Matemáticas, Universidad de Chile.
2. En muestra de mano los minerales de zeolitas se observan como relleno de vetilla junto a mica blanca.

## 3620-06V
ENSAYO DIFRACCIÓN DE RAYOS X
|  |  |  | Proyecto | C1BH-L12-L10-3+837-R
|  | Muestra | C1BH-L12-L10-3+837-R (04,13-04,13) - Infilling | N° Informe | 1.914.754-D
|  | Cotas | 0 | Orden de Trabajo | -
|  |  |  | Muestra | C1BH-L12-L10-3+837-R (04,13-04,13) - Infilling
|  |  |  | Fecha Inicio | 2024-05-22
|  |  | 100 | Fecha Término | 2024-06-23
3620-06V
Laumontita | Lau | Ca(Si4Al2)O12·4H2O | 41
Estilbita | Stb | (Ca,k,Na)6(Si30Al6)O72·20H2O |  | Análisis Cuantitativo
Cuarzo | Qz | SiO2 | 11
Plagioclasa | Pl | Na2AlSi3O8 | 25 | Los minerales identificados en la muestra, incluyendo su cuantificación, mediante análisis DRX en preparados de roca total se presentan
Feldespato K | Fls | KAlSi3O8 | 1 | en el siguiente gráfico y tabla:
Clorita | Chl | (Mg,Fe)6(Si,Al)4O10(OH,O)8 | 10
Mica Blanca | Mica | (K,H3O)(Al, Mg, Fe)2(Si, Al)4O10
Arc. Esmectíticas | Arc-Sm | (Na,Ca)0.33(Al,Mg)2(Si4O10)(OH)2·nH2O
Calcita | Cal | CaCO3 | 2
Titanita | Ttn | CaTiSiO5 | 3
Clinopiroxeno | CPx | CaMgFeSiO3 | 4
Hematita | Hm | Fe2O3 | 2
Epidota | Ep | Ca₂(Al₂Fe+3)(SiO4)(Si2O7)O(OH) | 1
Barrenita | Bar | Na8(Si28Al8)O72·26H2O
Minerales identificados en muestra: C1BH-L12-L10-3+837-R (04,13-04,13) - Infilling
[5 empty] | Nombre | Nomenclatura | Fórmula | Cuantificación%
[5 empty] | Laumontita | Lau | Ca(Si4Al2)O12·4H2O | 41
[5 empty] | Estilbita | Stb | (Ca,k,Na)6(Si30Al6)O72·20H2O | -
[5 empty] | Cuarzo | Qz | SiO2 | 11
[5 empty] | Plagioclasa | Pl | Na2AlSi3O8 | 25
[5 empty] | Feldespato K | Fls | KAlSi3O8 | 1
[5 empty] | Clorita | Chl | (Mg,Fe)6(Si,Al)4O10(OH,O)8 | 10
[5 empty] | Mica Blanca | Mica | (K,H3O)(Al, Mg, Fe)2(Si, Al)4O10 | -
[5 empty] | Arc. Esmectíticas | Arc-Sm | (Na,Ca)0.33(Al,Mg)2(Si4O10)(OH)2·nH2O | -
[5 empty] | Calcita | Cal | CaCO3 | 2
[5 empty] | Titanita | Ttn | CaTiSiO5 | 3
[5 empty] | Clinopiroxeno | CPx | CaMgFeSiO3 | 4
[5 empty] | Hematita | Hm | Fe2O3 | 2
[5 empty] | Epidota | Ep | Ca₂(Al₂Fe+3)(SiO4)(Si2O7)O(OH) | 1
[5 empty] | Barrenita | Bar | Na8(Si28Al8)O72·26H2O | -
[5 empty] | 0 | 0 | 0 | -
[5 empty] | 0 | 0 | 0 | -
[5 empty] | 0 | 0 | 0 | -
[5 empty] | 0 | 0 | 0 | -
[5 empty] | 0 | 0 | 0 | -
Observaciones
1. Ensayo ejecutado por Dpto. Geología, Fac. Cs. Físicas y Matemáticas, Universidad de Chile.
2. En muestra de mano los minerales de zeolitas se observan como relleno de vetilla junto a clorita.

## 3620-08V
ENSAYO DIFRACCIÓN DE RAYOS X
|  |  |  | Proyecto | C1BH-L12-L10-3+837-R
|  | Muestra | C1BH-L12-L10-3+837-R (05,62-05,62) | N° Informe | 1.914.754-D
|  | Cotas | 0 | Orden de Trabajo | -
|  |  |  | Muestra | C1BH-L12-L10-3+837-R (05,62-05,62)
|  |  |  | Fecha Inicio | 2024-05-22
|  |  | 100 | Fecha Término | 2024-06-23
3620-08V
Laumontita | Lau | Ca(Si4Al2)O12·4H2O | 30
Cuarzo | Qz | SiO2 | 14 | Análisis Cuantitativo
Plagioclasa | Pl | Na2AlSi3O8 | 33
Feldespato K | Fls | KAlSi3O8 | 3 | Los minerales identificados en la muestra, incluyendo su cuantificación, mediante análisis DRX en preparados de roca total se presentan
Clorita | Chl | (Mg,Fe)6(Si,Al)4O10(OH,O)8 | 5 | en el siguiente gráfico y tabla:
Calcita | Cal | CaCO3 | 3
Titanita | Ttn | CaTiSiO5 | 4
Clinopiroxeno | CPx | CaMgFeSiO3 | 4
Hematita | Hm | Fe2O3 | 3
Epidota | Ep | Ca₂(Al₂Fe+3)(SiO4)(Si2O7)O(OH) | 1
Minerales identificados en muestra: C1BH-L12-L10-3+837-R (05,62-05,62)
[5 empty] | Nombre | Nomenclatura | Fórmula | Cuantificación%
[5 empty] | Laumontita | Lau | Ca(Si4Al2)O12·4H2O | 30
[5 empty] | Cuarzo | Qz | SiO2 | 14
[5 empty] | Plagioclasa | Pl | Na2AlSi3O8 | 33
[5 empty] | Feldespato K | Fls | KAlSi3O8 | 3
[5 empty] | Clorita | Chl | (Mg,Fe)6(Si,Al)4O10(OH,O)8 | 5
[5 empty] | Calcita | Cal | CaCO3 | 3
[5 empty] | Titanita | Ttn | CaTiSiO5 | 4
[5 empty] | Clinopiroxeno | CPx | CaMgFeSiO3 | 4
[5 empty] | Hematita | Hm | Fe2O3 | 3
[5 empty] | Epidota | Ep | Ca₂(Al₂Fe+3)(SiO4)(Si2O7)O(OH) | 1
[5 empty] | 0 | 0 | 0 | -
[5 empty] | 0 | 0 | 0 | -
[5 empty] | 0 | 0 | 0 | -
[5 empty] | 0 | 0 | 0 | -
[5 empty] | 0 | 0 | 0 | -
[5 empty] | 0 | 0 | 0 | -
[5 empty] | 0 | 0 | 0 | -
[5 empty] | 0 | 0 | 0 | -
[5 empty] | 0 | 0 | 0 | -
Observaciones
1. Ensayo ejecutado por Dpto. Geología, Fac. Cs. Físicas y Matemáticas, Universidad de Chile.
2. En muestra de mano los minerales de zeolitas se observan como relleno de vetilla.

## 3620-09V
ENSAYO DIFRACCIÓN DE RAYOS X
|  |  |  | Proyecto | C1BH-L12-L10-3+837-R
|  | Muestra | C1BH-L12-L10-3+837-R (05,62-05,74) | N° Informe | 1.914.754-D
|  | Cotas | 0 | Orden de Trabajo | -
|  |  |  | Muestra | C1BH-L12-L10-3+837-R (05,62-05,74)
|  |  |  | Fecha Inicio | 2024-05-22
|  |  | 100 | Fecha Término | 2024-06-23
3620-09V
Laumontita | Lau | Ca(Si4Al2)O12·4H2O | 8
Cuarzo | Qz | SiO2 | 9 | Análisis Cuantitativo
Plagioclasa | Pl | Na2AlSi3O8 | 58
Feldespato K | Fls | KAlSi3O8 | 1 | Los minerales identificados en la muestra, incluyendo su cuantificación, mediante análisis DRX en preparados de roca total se presentan
Clorita | Chl | (Mg,Fe)6(Si,Al)4O10(OH,O)8 | 12 | en el siguiente gráfico y tabla:
Calcita | Cal | CaCO3 | 2
Titanita | Ttn | CaTiSiO5 | 4
Clinopiroxeno | CPx | CaMgFeSiO3 | 2
Hematita | Hm | Fe2O3 | 2
Epidota | Ep | Ca₂(Al₂Fe+3)(SiO4)(Si2O7)O(OH) | 2
Minerales identificados en muestra: C1BH-L12-L10-3+837-R (05,62-05,74)
[5 empty] | Nombre | Nomenclatura | Fórmula | Cuantificación%
[5 empty] | Laumontita | Lau | Ca(Si4Al2)O12·4H2O | 8
[5 empty] | Cuarzo | Qz | SiO2 | 9
[5 empty] | Plagioclasa | Pl | Na2AlSi3O8 | 58
[5 empty] | Feldespato K | Fls | KAlSi3O8 | 1
[5 empty] | Clorita | Chl | (Mg,Fe)6(Si,Al)4O10(OH,O)8 | 12
[5 empty] | Calcita | Cal | CaCO3 | 2
[5 empty] | Titanita | Ttn | CaTiSiO5 | 4
[5 empty] | Clinopiroxeno | CPx | CaMgFeSiO3 | 2
[5 empty] | Hematita | Hm | Fe2O3 | 2
[5 empty] | Epidota | Ep | Ca₂(Al₂Fe+3)(SiO4)(Si2O7)O(OH) | 2
[5 empty] | 0 | 0 | 0 | -
[5 empty] | 0 | 0 | 0 | -
[5 empty] | 0 | 0 | 0 | -
[5 empty] | 0 | 0 | 0 | -
[5 empty] | 0 | 0 | 0 | -
[5 empty] | 0 | 0 | 0 | -
[5 empty] | 0 | 0 | 0 | -
[5 empty] | 0 | 0 | 0 | -
[5 empty] | 0 | 0 | 0 | -
Observaciones
1. Ensayo ejecutado por Dpto. Geología, Fac. Cs. Físicas y Matemáticas, Universidad de Chile.
2. En muestra de mano los minerales de zeolitas se observan como relleno de vetilla junto a clorita.

## 3620-11V
ENSAYO DIFRACCIÓN DE RAYOS X
|  |  |  | Proyecto | C1BH-L12-L10-3+837-R
|  | Muestra | C1BH-L12-L10-3+837-R (07,94-07,94) | N° Informe | 1.914.754-D
|  | Cotas | 0 | Orden de Trabajo | -
|  |  |  | Muestra | C1BH-L12-L10-3+837-R (07,94-07,94)
|  |  |  | Fecha Inicio | 2024-05-22
|  |  | 100 | Fecha Término | 2024-06-23
3620-11V
Laumontita | Lau | Ca(Si4Al2)O12·4H2O | 90
Cuarzo | Qz | SiO2 |  | Análisis Cuantitativo
Plagioclasa | Pl | Na2AlSi3O8
Feldespato K | Fls | KAlSi3O8 |  | Los minerales identificados en la muestra, incluyendo su cuantificación, mediante análisis DRX en preparados de roca total se presentan
Clorita | Chl | (Mg,Fe)6(Si,Al)4O10(OH,O)8 |  | en el siguiente gráfico y tabla:
Calcita | Cal | CaCO3 | 10
Titanita | Ttn | CaTiSiO5
Clinopiroxeno | CPx | CaMgFeSiO3
Hematita | Hm | Fe2O3
Epidota | Ep | Ca₂(Al₂Fe+3)(SiO4)(Si2O7)O(OH)
Minerales identificados en muestra: C1BH-L12-L10-3+837-R (07,94-07,94)
[5 empty] | Nombre | Nomenclatura | Fórmula | Cuantificación%
[5 empty] | Laumontita | Lau | Ca(Si4Al2)O12·4H2O | 90
[5 empty] | Cuarzo | Qz | SiO2 | -
[5 empty] | Plagioclasa | Pl | Na2AlSi3O8 | -
[5 empty] | Feldespato K | Fls | KAlSi3O8 | -
[5 empty] | Clorita | Chl | (Mg,Fe)6(Si,Al)4O10(OH,O)8 | -
[5 empty] | Calcita | Cal | CaCO3 | 10
[5 empty] | Titanita | Ttn | CaTiSiO5 | -
[5 empty] | Clinopiroxeno | CPx | CaMgFeSiO3 | -
[5 empty] | Hematita | Hm | Fe2O3 | -
[5 empty] | Epidota | Ep | Ca₂(Al₂Fe+3)(SiO4)(Si2O7)O(OH) | -
[5 empty] | 0 | 0 | 0 | -
[5 empty] | 0 | 0 | 0 | -
[5 empty] | 0 | 0 | 0 | -
[5 empty] | 0 | 0 | 0 | -
[5 empty] | 0 | 0 | 0 | -
[5 empty] | 0 | 0 | 0 | -
[5 empty] | 0 | 0 | 0 | -
[5 empty] | 0 | 0 | 0 | -
[5 empty] | 0 | 0 | 0 | -
Observaciones
1. Ensayo ejecutado por Dpto. Geología, Fac. Cs. Físicas y Matemáticas, Universidad de Chile.
2. En muestra de mano los minerales de zeolitas se observan como relleno de vetilla junto a calcita.

## 3620-12V
ENSAYO DIFRACCIÓN DE RAYOS X
|  |  |  | Proyecto | C1BH-L12-L10-3+837-R
|  | Muestra | C1BH-L12-L10-3+837-R (09,40-09,40) | N° Informe | 1.914.754-D
|  | Cotas | 0 | Orden de Trabajo | -
|  |  |  | Muestra | C1BH-L12-L10-3+837-R (09,40-09,40)
|  |  |  | Fecha Inicio | 2024-05-22
|  |  | 100 | Fecha Término | 2024-06-23
3620-12V
Laumontita | Lau | Ca(Si4Al2)O12·4H2O | 42
Cuarzo | Qz | SiO2 | 15 | Análisis Cuantitativo
Plagioclasa | Pl | Na2AlSi3O8 | 23
Feldespato K | Fls | KAlSi3O8 | 1 | Los minerales identificados en la muestra, incluyendo su cuantificación, mediante análisis DRX en preparados de roca total se presentan
Clorita | Chl | (Mg,Fe)6(Si,Al)4O10(OH,O)8 | 8 | en el siguiente gráfico y tabla:
Calcita | Cal | CaCO3 | 2
Titanita | Ttn | CaTiSiO5 | 2
Clinopiroxeno | CPx | CaMgFeSiO3 | 3
Hematita | Hm | Fe2O3 | 3
Epidota | Ep | Ca₂(Al₂Fe+3)(SiO4)(Si2O7)O(OH) | 1
Minerales identificados en muestra: C1BH-L12-L10-3+837-R (09,40-09,40)
[5 empty] | Nombre | Nomenclatura | Fórmula | Cuantificación%
[5 empty] | Laumontita | Lau | Ca(Si4Al2)O12·4H2O | 42
[5 empty] | Cuarzo | Qz | SiO2 | 15
[5 empty] | Plagioclasa | Pl | Na2AlSi3O8 | 23
[5 empty] | Feldespato K | Fls | KAlSi3O8 | 1
[5 empty] | Clorita | Chl | (Mg,Fe)6(Si,Al)4O10(OH,O)8 | 8
[5 empty] | Calcita | Cal | CaCO3 | 2
[5 empty] | Titanita | Ttn | CaTiSiO5 | 2
[5 empty] | Clinopiroxeno | CPx | CaMgFeSiO3 | 3
[5 empty] | Hematita | Hm | Fe2O3 | 3
[5 empty] | Epidota | Ep | Ca₂(Al₂Fe+3)(SiO4)(Si2O7)O(OH) | 1
[5 empty] | 0 | 0 | 0 | -
[5 empty] | 0 | 0 | 0 | -
[5 empty] | 0 | 0 | 0 | -
[5 empty] | 0 | 0 | 0 | -
[5 empty] | 0 | 0 | 0 | -
[5 empty] | 0 | 0 | 0 | -
[5 empty] | 0 | 0 | 0 | -
[5 empty] | 0 | 0 | 0 | -
[5 empty] | 0 | 0 | 0 | -
Observaciones
1. Ensayo ejecutado por Dpto. Geología, Fac. Cs. Físicas y Matemáticas, Universidad de Chile.
2. En muestra de mano los minerales de zeolitas se observan como relleno de vetilla.