## 2
INFORME ENSAYO DE DEGRADACIÓN POR ETILENGLICOL.
FOTOGRAFÍAS
Proyecto | C2BH-L10-SCA-0+419-HR
Nº Informe | 1.914.546-E | [27 empty] | MUESTRA AL DÍA 0 | MUESTRA AL DÍA 1
Orden de Trabajo | -
Fecha de Inicio | 2024-05-27
Fecha de Término | 2024-06-26
DESCRIPCIÓN MUESTRA
Muestra | C2BH-L10-SCA-0+419-HR (00,76-01,21)
Tipo de Roca | Toba de lapilli lítica
Fracturas / Vetillas | No presenta
Alteraciones | Zeolitización y oxidación
| NIVEL DE DEGRADACIÓN | [23 empty] | MASA SECA (gr)
NÚMERO DE SUBMUESTRA | DÍA 1 |  |  |  | DÍA 5 |  |  |  | DÍA 10 |  |  |  | DÍA 15 |  |  |  | DÍA 20 |  |  |  | DÍA 30 |  |  |  | INICIAL | FINAL | Wf/Wi %
1 | 0 |  |  |  | 0 |  |  |  | 0 |  |  |  | 0 |  |  |  | 0 |  |  |  | 1 |  |  |  | 8 | 7.99 | 99.88% |  | MUESTRA AL DÍA 5 | MUESTRA AL DÍA 10
2 | 0 |  |  |  | 0 |  |  |  | 1 |  |  |  | 1 |  |  |  | 1 |  |  |  | 1 |  |  |  | 4.24 | 4.23 | 99.76%
3 | 1 |  |  |  | 1 |  |  |  | 1 |  |  |  | 1 |  |  |  | 1 |  |  |  | 1 |  |  |  | 8.29 | 8.27 | 99.76%
4 | 0 |  |  |  | 0 |  |  |  | 0 |  |  |  | 0 |  |  |  | 0 |  |  |  | 0 |  |  |  | 8.04 | 8.04 | 100%
5 | 1 |  |  |  | 1 |  |  |  | 1 |  |  |  | 1 |  |  |  | 1 |  |  |  | 1 |  |  |  | 8.46 | 8.45 | 99.88%
6 | 0 |  |  |  | 0 |  |  |  | 0 |  |  |  | 0 |  |  |  | 0 |  |  |  | 0 |  |  |  | 8.29 | 8.29 | 100%
7 | 0 |  |  |  | 0 |  |  |  | 0 |  |  |  | 0 |  |  |  | 0 |  |  |  | 0 |  |  |  | 5.32 | 5.32 | 100%
8 | 0 |  |  |  | 0 |  |  |  | 0 |  |  |  | 0 |  |  |  | 0 |  |  |  | 0 |  |  |  | 4.94 | 4.94 | 100%
9 | 0 |  |  |  | 0 |  |  |  | 0 |  |  |  | 0 |  |  |  | 0 |  |  |  | 0 |  |  |  | 8.7 | 8.7 | 100%
10 | 0 |  |  |  | 0 |  |  |  | 0 |  |  |  | 0 |  |  |  | 0 |  |  |  | 1 |  |  |  | 12.04 | 12.01 | 99.75%
11 | 0 |  |  |  | 0 |  |  |  | 0 |  |  |  | 0 |  |  |  | 0 |  |  |  | 0 |  |  |  | 4.64 | 4.64 | 100%
12 | 0 |  |  |  | 0 |  |  |  | 0 |  |  |  | 0 |  |  |  | 0 |  |  |  | 1 |  |  |  | 5 | 4.99 | 99.8%
13 | 0 |  |  |  | 0 |  |  |  | 0 |  |  |  | 0 |  |  |  | 0 |  |  |  | 1 |  |  |  | 3.82 | 3.81 | 99.74%
14 | 0 |  |  |  | 0 |  |  |  | 0 |  |  |  | 0 |  |  |  | 0 |  |  |  | 0 |  |  |  | 5.58 | 5.58 | 100%
15 | 1 |  |  |  | 1 |  |  |  | 1 |  |  |  | 1 |  |  |  | 1 |  |  |  | 1 |  |  |  | 7.22 | 7.21 | 99.86% |  | MUESTRA AL DÍA 15 | MUESTRA AL DÍA 20
16 | 0 |  |  |  | 0 |  |  |  | 1 |  |  |  | 1 |  |  |  | 1 |  |  |  | 1 |  |  |  | 6.05 | 6.04 | 99.83%
17 | 0 |  |  |  | 1 |  |  |  | 1 |  |  |  | 1 |  |  |  | 1 |  |  |  | 1 |  |  |  | 8.05 | 8.01 | 99.5%
18 | 0 |  |  |  | 0 |  |  |  | 0 |  |  |  | 1 |  |  |  | 1 |  |  |  | 1 |  |  |  | 7.13 | 7.12 | 99.86%
19 | 0 |  |  |  | 0 |  |  |  | 0 |  |  |  | 0 |  |  |  | 0 |  |  |  | 0 |  |  |  | 6.45 | 6.45 | 100%
20 | 0 |  |  |  | 1 |  |  |  | 1 |  |  |  | 1 |  |  |  | 1 |  |  |  | 1 |  |  |  | 11.36 | 11.35 | 99.91%
21 | 0 |  |  |  | 0 |  |  |  | 0 |  |  |  | 0 |  |  |  | 0 |  |  |  | 1 |  |  |  | 9.25 | 9.24 | 99.89%
22 | 0 |  |  |  | 0 |  |  |  | 0 |  |  |  | 0 |  |  |  | 0 |  |  |  | 0 |  |  |  | 4.63 | 4.63 | 100%
23 | 0 |  |  |  | 0 |  |  |  | 0 |  |  |  | 0 |  |  |  | 0 |  |  |  | 0 |  |  |  | 7.59 | 7.59 | 100%
24 | 1 |  |  |  | 1 |  |  |  | 1 |  |  |  | 1 |  |  |  | 1 |  |  |  | 1 |  |  |  | 7.36 | 7.35 | 99.86%
25 | 0 |  |  |  | 0 |  |  |  | 0 |  |  |  | 0 |  |  |  | 0 |  |  |  | 1 |  |  |  | 7.74 | 7.73 | 99.87%
26 | 0 |  |  |  | 0 |  |  |  | 1 |  |  |  | 1 |  |  |  | 1 |  |  |  | 1 |  |  |  | 9.11 | 9.1 | 99.89%
27 | 0 |  |  |  | 0 |  |  |  | 0 |  |  |  | 0 |  |  |  | 0 |  |  |  | 0 |  |  |  | 9.3 | 9.3 | 100%
28 | 0 |  |  |  | 0 |  |  |  | 1 |  |  |  | 1 |  |  |  | 1 |  |  |  | 1 |  |  |  | 7.41 | 7.39 | 99.73%
29 | 0 |  |  |  | 0 |  |  |  | 0 |  |  |  | 0 |  |  |  | 1 |  |  |  | 1 |  |  |  | 6.89 | 6.87 | 99.71% |  | MUESTRA AL DÍA 30
30 | 0 |  |  |  | 0 |  |  |  | 0 |  |  |  | 0 |  |  |  | 0 |  |  |  | 1 |  |  |  | 5.95 | 5.94 | 99.83%
31 | 0 |  |  |  | 0 |  |  |  | 1 |  |  |  | 1 |  |  |  | 1 |  |  |  | 1 |  |  |  | 6.28 | 6.27 | 99.84%
32 | 0 |  |  |  | 0 |  |  |  | 0 |  |  |  | 0 |  |  |  | 0 |  |  |  | 0 |  |  |  | 4.29 | 4.29 | 100%
33 | 0 |  |  |  | 0 |  |  |  | 0 |  |  |  | 0 |  |  |  | 0 |  |  |  | 0 |  |  |  | 6.29 | 6.29 | 100%
34 | 1 |  |  |  | 1 |  |  |  | 1 |  |  |  | 1 |  |  |  | 1 |  |  |  | 1 |  |  |  | 9.09 | 9.07 | 99.78%
35 | 1 |  |  |  | 1 |  |  |  | 1 |  |  |  | 1 |  |  |  | 1 |  |  |  | 1 |  |  |  | 5.95 | 5.93 | 99.66%
36 | 0 |  |  |  | 0 |  |  |  | 1 |  |  |  | 1 |  |  |  | 1 |  |  |  | 1 |  |  |  | 6.32 | 6.3 | 99.68%
37 | 0 |  |  |  | 0 |  |  |  | 1 |  |  |  | 1 |  |  |  | 1 |  |  |  | 1 |  |  |  | 6.34 | 6.32 | 99.68%
38 | 0 |  |  |  | 0 |  |  |  | 0 |  |  |  | 0 |  |  |  | 0 |  |  |  | 1 |  |  |  | 7.82 | 7.8 | 99.74%
39 | 0 |  |  |  | 0 |  |  |  | 1 |  |  |  | 1 |  |  |  | 1 |  |  |  | 1 |  |  |  | 7.9 | 7.88 | 99.75%
40 | 0 |  |  |  | 0 |  |  |  | 1 |  |  |  | 1 |  |  |  | 1 |  |  |  | 1 |  |  |  | 7.3 | 7.28 | 99.73%
Nª 0/1/2/3 | 34 | 6 | 0 | 0 | 32 | 8 | 0 | 0 | 23 | 17 | 0 | 0 | 22 | 18 | 0 | 0 | 21 | 19 | 0 | 0 | 13 | 27 | 0 | 0
PROMEDIO | 0.15 |  |  |  | 0.2 |  |  |  | 0.425 |  |  |  | 0.45 |  |  |  | 0.475 |  |  |  | 0.675
GRADO | 0 |  |  |  | 0 |  |  |  | 0-1 |  |  |  | 0-1 |  |  |  | 0-1 |  |  |  | 0-1
Descripción de la Desintegración | [12 empty] | Grado
No se observa desintegración. No hay cambio de peso en las sub-muestras | [12 empty] | 0
Pequeños desprendimientos de material de la superficie de la sub-muestra | [12 empty] | 1
Partición de la submuestra en dos o tres partes. No todas las sub-muestras pueden ser pesadas. | [12 empty] | 2
Sub-muestras totalmente desintegradas. Pérdida total de la sub-muestra. No es posible pesar | [12 empty] | 3
Referencia:
1. Degradación por Etilenglicol según procedimiento interno DGL-PT-150.